## Hoja1
TUBOS RECTANGULARES LAC
Descripción: Producto que se obtiene por el Proceso de Soldadura por Resistencia Eléctrica por Inducción de Alta Frecuencia Longitudinal (ERW) de los bordes longitudinales de un fleje de Acero Laminado en Caliente, previamente conformado por rodillos hasta tomar la forma circular. A continuación este Tubo pasa por otro juego de rodillos, que le da la forma Rectangular.
Usos: Estructuras, tijerales, marcos de puertas, ventanas, rejas, barandas.
PROPIEDADES MECANICAS *
| NORMA TECNICA |  |  |  |  | F |  | R | A
[6 empty] | Kg/mm2 |  | Kg/mm2 | %
| DEL TUBO |  |  | DEL ACERO
| ASTM A-500 |  |  | ASTM A-1011 CS |  | ---- |  | 30 min | 25 min
|  |  |  | Grado A |  | 27.00 min |  | 32 min | 25 min
DIMENSIONES STANDARD Y PESOS NOMINALES ( kg/m)
SISTEMA INGLES
| DIMENSIONES EXTERIORES |  | ESPESORES ( mms)
| Pulg. |  | 2 | 2.5 | 3 | 4 | 4.5
| 1 x 2 |  | 2.36
| 2 x 3 |  |  | 4.88 | 5.83 | 7.62 | 7.98
| 2 x 4 |  |  | 5.86 | 7.02 | 9.26 | 10.37
DIMENSIONES STANDARD Y PESOS NOMINALES ( kg/m)
SISTEMA METRICO
| DIMENSIONES EXTERIORES |  | ESPESORES ( mms)
| Pulg. |  | 2 | 2.3 | 2.5 | 3 | 4 |  | 4.5 | 6 | 8 | 9 | 12
| 40 x 50 |  | 2.62
| 40 x 60 |  | 2.93
| 40 x 80 |  | 3.56 | 4.06 | 4.39 | 5.19
| 50 x 70 |  | 3.56
| 50 x 100 |  | 4.5 | 5.14 | 5.56 | 6.6 | 8.59
| 50 x 150 |  | 6.07 | 6.98 | 7.53 | 8.96 | 11.73
| 150 x 100 |  |  |  |  | 11.31 | 14.87 |  | 16.62 | 21.69 |  | 31.14
| 200 x 100 |  |  |  |  | 13.67 | 18.01 |  | 20.15 | 26.4 | 34.38 | 38.21 | 49.1
| 200 x 150 | [7 empty] | 23.7 | 31.1 | 40.66 | 45.3 | 58.51
| 250 x 100 | [8 empty] | 31.1 | 40.66 | 45.3 | 58.51
| 250 x 150 | [7 empty] | 27.21 | 35.8 | 46.94 | 52.3 | 67.93
| 300 x 150 | [7 empty] | 30.75 | 40.5 | 53.22 | 59.4 | 77.35
| 300 x 200 | [7 empty] | 34.28 | 45.2