## Hoja1
BARRAS REDONDAS LISAS
Descripción: Producto de sección transversal circular, que se obtiene por Laminación de palanquillas de Acero, previamente calentadas hasta una temperatura del orden de los 1250ºC. Se suministran en 3 calidades de acero: Estructural, SAE 1022 y SAE 1045.
Usos: Las barras de calidad Estructural se utilizan en puertas, ventanas, rejas, cercos, etc. y en general en estructuras metálicas. La calidad SAE 1045 se utiliza en pernos y tuercas por recalcado en caliente o mecanizado. ejes, pines, pasadores, etc. Puede ser sometido a temple y revenido.
PROPIEDADES MECANICAS
| NORMA TECNICA* |  |  |  |  | F |  | R |  | A |  |  | NORMA EQUIVALENTE
[6 empty] | Kg/mm2 |  | Kg/mm2 |  | %
| ASTM A-36 |  |  |  |  | 25.3 min |  | 41 min |  | 20 min |  |  | JIS G-3101 SS400
| SAE 1020* |  |  |  |  | 25 min |  | 43 min |  | 18 min |  |  | DIN 17200 CK 20
| SAE 1045* |  |  |  |  | 40 min |  | 67 min |  | 12 min |  |  | DIN 17200 CK 45
* Propiedades mecánicas típicas
COMPOSICION QUIMICA PROMEDIO (%)
| CALIDAD |  |  |  |  | C |  | Mn |  | P max |  |  | S max
| ASTM A-36 (1) |  |  |  |  | 0.26 max |  | 0.6/0.9 (2) |  | 0.04 |  |  | 0.05
| SAE 1045 |  |  |  |  | 0.43/0.50 |  | 0.6/0.9 |  | 0.04 |  |  | 0.05
| ASTM A-36 (1) |  |  |  |  | 0.26 max |  | 0.6/0.9 (2) |  | 0.04 |  |  | 0.05
(1) Si = 0,4% max (2) Para diámetro mayores de 3/4''
DIMENSIONES STANDARD Y PESOS
| SISTEMA INGLES (pulgadas) | [5 empty] | PESO ESTIMADO
[7 empty] | Kg/m |  |  |  | Kg / 6m
|  |  | 3/8 |  |  |  |  | 0.56 |  |  |  | 3.36
|  |  | 1/2 |  |  |  |  | 0.99 |  |  |  | 5.94
|  |  | 5/8 |  |  |  |  | 1.55 |  |  |  | 9.3
|  |  | 3/4 |  |  |  |  | 2.24 |  |  |  | 13.44
|  |  | 7/8 |  |  |  |  | 3.05 |  |  |  | 18.3
|  |  | 1 |  |  |  |  | 3.98 |  |  |  | 23.88
|  |  | 1 1/8 |  |  |  |  | 5.03 |  |  |  | 30.18
|  |  | 1 1/4 |  |  |  |  | 6.22 |  |  |  | 37.32
|  |  | 1 3/8 |  |  |  |  | 7.52 |  |  |  | 45.12
|  |  | 1 1/2 |  |  |  |  | 8.95 |  |  |  | 53
|  |  | 1 3/4 |  |  |  |  | 12.18 |  |  |  | 73.08
|  |  | 2 |  |  |  |  | 15.91 |  |  |  | 95.46
|  |  | 2 1/4 |  |  |  |  | 20.14 |  |  |  | 120.84
|  |  | 2 1/2 |  |  |  |  | 24.86 |  |  |  | 129.27 *
|  |  | 3 |  |  |  |  | 35.77 |  |  |  | 214.62
|  |  | 3 1/2 |  |  |  |  | 48.68 |  |  |  | 292.08
|  |  | 4 |  |  |  |  | 63.59 |  |  |  | 381.54
|  |  | 4 1/2 |  |  |  |  | 80.48 |  |  |  | 482.88
|  |  | 5 |  |  |  |  | 99.35 |  |  |  | 596.1
|  |  | 6 |  |  |  |  | 143.07 |  |  |  | 858.42
NOTA.- Barras de diámetro mayores a 1’’ son suministradas en estado laminado y pulidas.
El Largo Standard de las barras es 6 mts.
PROPIEDADES GEOMETRICAS PARA CALCULOS ESTRUCTURALES
| DIAMETRO (pulgadas) |  |  | AREA | I |  | S |  | r |  | J
|  |  |  | (cm2) | (cm4) |  | (cm3) |  | (cm) |  | (cm4)
|  | 3/8 |  | 0.7 | 0.04 |  | 0.08 |  | 0.24 |  | 0.08
|  | 1/2 |  | 1.27 | 0.13 |  | 0.2 |  | 0.32 |  | 0.26
|  | 5/8 |  | 1.98 | 0.31 |  | 0.39 |  | 0.4 |  | 0.62
|  | 3/4 |  | 2.85 | 0.65 |  | 0.68 |  | 0.48 |  | 1.29
|  | 7/8 |  | 3.88 | 1.2 |  | 1.08 |  | 0.56 |  | 2.4
|  | 1 |  | 5.07 | 2.04 |  | 1.61 |  | 0.64 |  | 4.09
J=Momento de Torsion
TOLERANCIAS DIMENSIONALES
| DIAMETRO NOMINAL (d) (Pulg). |  |  | EN EL DIAMETRO |  |  | OVALIZACION
|  |  |  | (mm) |  |  | (mm)
| d ≤ 1/2 |  |  | ± 0.40 |  |  | 0.6
| 1/2 < d ≤ 7/8 |  |  | ± 0.50 |  |  | 0.75
| 7/8 < d ≤ 1 |  |  | ± 0.60 |  |  | 0.9
| 1 < d ≤ 1 1/8 |  |  | ± 0.25 |  |  | 0.35
| 1 1/8 < d ≤ 1 1/4 |  |  | ± 0.25 |  |  | 0.4
| 1 1/4 < d ≤ 1 3/8 |  |  | ± 0.30 |  |  | 0.45
| 1 3/8 < d ≤ 1 1/2 |  |  | ± 0.35 |  |  | 0.5
| 1 1/2 < d ≤ 2 |  |  | ± 0.35 |  |  | 0.55
| 2 < d ≤ 2 1/2 |  |  | ± 0.75 |  |  | 0.55
Flecha Máxima: 4.08 / metro
Longitu: -0 / +5 mm