## Hoja1
MALLAS ELECTROSOLDADAS
Descripción: Consiste en varillas trefiladas que se pueden ser lisas o corrugadas, las que se colocan en forma longitudinal y transversal, y que son soldadas en sus intersecciones. Estas varillas, mediante el proceso de trefilado al que son sometidas durante su fabricación, obtiene mayor resistencia. Esto permite utilizar menos cantidad de acero que con barras corrugadas ASTM A-615 GRADO 60.
Usos: Losas de pisos, techos, muros armados, platea de cimentación, canales, cisternas, revestimiento de túneles, piezas prefabricadas.
PROPIEDADES MECANICAS
| NORMA TECNICA |  |  |  | F máximo |  |  | R máximo
[5 empty] | kg/mm2 |  |  | kg/mm2
| ASTM A-185 (Liso) ASTM A-497 (Corrugado) |  |  |  | 50 |  |  | 56
ALGUNAS DIMENSIONES MAS USADAS Y PESOS
MALLA |  | MEDIDAS |  | COCADA |  | DIAM. | PESO MALLA |  | PESO
SOLDADA |  | (m) |  | (mm) |  | (mm) | (kgs) |  | (kgs/m2)
Q-84 |  | 2.40 x 6.00 |  | 150 x 150 |  | 4 | 18.942 |  | 1.315
Q-139 |  | 2.40 x 6.00 |  | 100 x 100 |  | 4.2 | 31.2 |  | 2.167
Q-158 |  | 2.40 x 6.00 |  | 150 x 150 |  | 5.5 | 35.809 |  | 2.487
Q-188 |  | 2.40 x 6.00 |  | 150 x 150 |  | 6 | 42.621 |  | 2.96
Q-195 |  | 2.40 x 6.00 |  | 150 x 150 |  | 6.1 | 44.047 |  | 3.059
Q-221 |  | 2.40 x 6.00 |  | 150 x 150 |  | 6.5 | 50.008 |  | 3.473
Q-235 |  | 2.40 x 6.00 |  | 150 x 150 |  | 6.7 | 53.139 |  | 3.69
Q-257 |  | 2.40 x 6.00 |  | 150 x 150 |  | 7 | 54.453 |  | 3.781
Q-295 |  | 2.40 x 6.00 |  | 150 x 150 |  | 7.5 | 66.756 |  | 4.623
Q-335 |  | 2.40 x 6.00 |  | 150 x 150 |  | 8 | 74.65 |  | 5.184
RE-884 |  | 2.40 x 5.00 |  | 150 x 330 |  | 4.0/ 2.8 | 9.744 |  | 0.812
QE-106 |  | 2.40 x 5.00 |  | 150 x 150 |  | 4.5 | 19.878 |  | 1.657
QE-65 |  | 2.50 x 6.40 |  | 300 x 300 |  | 5 | 17.536 |  | 1.096
QE-79 |  | 2.50 x 6.40 |  | 300 x 300 |  | 5.5 | 21 |  | 1.313
QE-128 |  | 2.50 x 6.05 |  | 300 x 300 |  | 7 | 31.337 |  | 2.072
QE-147 |  | 2.45 x 6.05 |  | 300 x 300 |  | 7.5 | 36.726 |  | 2.478
Otras medidas consultar en nuestro Departamente Técnico
Q = Malla de cocada cuadrada
R = Malla de cocada rectangular
Notas : 1) Las Mallas tiene dos presentaciones:
PLANCHAS.- Utilizadas en obras de construcción civil.
ROLLOS.- Empleados principalmente en obras de minería
2) Las Mallas pueden ser fabricadas según su requerimiento.
Nota.- También galvanizadas así como mallas tejidas.